## Deckblatt
Schweißanweisung (WPS)
Hersteller: | Metallbauer GmbH
Handelsname Schweißdraht: | Citorex
DB-AG Zulassungs-Nr.: | 10.098.03
SAP: | Martin Müller
Bitte die gelben Felder ausfüllen. Die Angaben werden in die Schweißanweisungen eingefügt.

## P 10 FW PB S235
Schweißanweisung (WPS) nach ISO 15610
Schweißanweisung: | E P 10 FW PB
WPQR-Nr : |  |  |  | Art der Vorbereitung und Reinigung: | frei von Zunder und sonstigen Verunreinigungen
Hersteller: | Metallbauer GmbH
Verbindungsart und Nahtart: | FW Kehlnaht |  |  | Bezeichnung des Grundwerkstoffes: | S235/S275JR
Schweißposition: | PB |  |  | Werkstückdicke (mm): | 10 - 15
Einzelheiten der Fugenvorbereitung: | Skizze |  |  | Rohraußendurchmesser (mm):
Gestaltung der Verbindung |  |  |  | Schweißfolge
Schweißnahtvorbereitung: | Stirnfläche rechtwinklig |  |  | Wurzellage: | 1.
Zwischenlage:
Werkstückdicke t1 (mm): | 10 - 15 |  |  | Decklage: | 2. - 3.
Werkstückdicke t2 (mm): | 10 - 15 |  |  | Nahtdicke: | a = 8
Spalt b (mm): | 0.5 |  |  | Schweißposition: | PB
Schweiß- raupe | Schweiß- prozess | Abmessung | Stromstärke A | Spannung V |  | Stromart / Polung
des Zusatz-
wekstoffes
1. Wurzel | 111 | 3.2 | 140 - 160 |  |  | = (-)
2. - 3. Lage | 111 | 3.2 | 140 - 160 |  |  | = (-)
Bezeichnung und Fabrikat: | DIN EN ISO 2560 | Citorex |  | DB-AG Zulassungs-Nr.: | 10.098.03
Vorschriften für Trocknung: | Trocken lagern gem. Hersteller |  |  | Vorwärmtemperatur: | > 5°C
Schutzgas/Schweißpulver |  |  |  | Weitere Informationen:
-Wurzelschutz:
Gasdurchflussmenge
-Schutzgas:
-Wurzelschutz:
Erstellt: | SAP
Qualifizierung: | nach DIN EN ISO 15610
2012-06-10 | SAP | Martin Müller
Datum | Funktion | Name/Unterschrift
Diese WPS beruht nicht auf einem neuen WPQR und ist keine neue WPS.
Bei einer neuen Qualifizierung nach EN ISO 15610 ist das unterschriebene Originaldokument dieser pWPS gleichzeitig die WPS, falls nicht anders festgelegt.
© WPS-Vorlage des Bundesverbandes Metall

## P 10 FW PF S235
Schweißanweisung (WPS) nach ISO 15610
Schweißanweisung: | E P 10 FW PF
WPQR-Nr : |  |  |  | Art der Vorbereitung und Reinigung: | frei von Zunder und sonstigen Verunreinigungen
Hersteller: | Metallbauer GmbH
Verbindungsart und Nahtart: | FW Kehlnaht |  |  | Bezeichnung des Grundwerkstoffes: | S235/S275JR
Schweißposition: | PF |  |  | Werkstückdicke (mm): | 10 - 15
Einzelheiten der Fugenvorbereitung: | Skizze |  |  | Rohraußendurchmesser (mm):
Gestaltung der Verbindung |  |  |  | Schweißfolge
Schweißnahtvorbereitung: | Stirnfläche rechtwinklig |  |  | Wurzellage: | 1.
Zwischenlage:
Werkstückdicke t1 (mm): | 10 - 15 |  |  | Decklage: | 2.
Werkstückdicke t2 (mm): | 10 - 15 |  |  | Nahtdicke: | a = 5
Spalt b (mm): | 0.5 |  |  | Schweißposition: | PF
Schweiß- raupe | Schweiß- prozess | Abmessung | Stromstärke A | Spannung V |  | Stromart / Polung
des Zusatz-
wekstoffes
1. Wurzel | 111 | 2.5 | 90 - 110 |  |  | = (-)
2. Decklage | 111 | 2.5 | 90 - 110 |  |  | = (-)
Bezeichnung und Fabrikat: | DIN EN ISO 2560 | Citorex |  | DB-AG Zulassungs-Nr.: | 10.098.03
Vorschriften für Trocknung: | Trocken lagern gem. Hersteller |  |  | Vorwärmtemperatur: | > 5°C
Schutzgas/Schweißpulver |  |  |  | Weitere Informationen:
-Wurzelschutz:
Gasdurchflussmenge
-Schutzgas:
-Wurzelschutz:
Erstellt: | SAP
Qualifizierung: | nach DIN EN ISO 15610
2012-06-10 | SAP | Martin Müller
Datum | Funktion | Name/Unterschrift
Diese WPS beruht nicht auf einem neuen WPQR und ist keine neue WPS.
Bei einer neuen Qualifizierung nach EN ISO 15610 ist das unterschriebene Originaldokument dieser pWPS gleichzeitig die WPS, falls nicht anders festgelegt.
© WPS-Vorlage des Bundesverbandes Metall